## Folha 1
NIJ100 | m | Impermeabilização de junta de construção. Sistema "PANTALLAX".
Impermeabilização de junta de construção em muro de subsolo de concreto, acima do nível freático. Sistema "PANTALLAX", formado por; abertura e saneamento da junta através de rasgo de 5x5 cm, deixando-o livre de elementos desgregados e vazios; obturação instantânea de via de água no interior do rasgo, sistema Rapid, com argamassa de pega ultra-rápida, pressionando com força sobre a zona a obturar, com as camadas necessárias até conseguir o corte da via de água; limpeza da junta através da projeção de água à pressão, sistema Proyec, eliminando todos os restos de sujeira, gorduras e pó do suporte, deixando o poro aberto; aplicação de sistema Osmotic, de argamassa impermeabilizante, (rendimento: 1 kg/m²), que atua por osmose saturando a rede capilar do concreto como ponte de aderência; vedação de junta, sistema Mortar, com argamassa para reparação e impermeabilização, (rendimento: 5 kg/m) e acabamento com uma camada de reforço, sistema Elastic, com calda impermeabilizante elástica, cor cinza cimento, que atua como barreira elástica superficial, (rendimento: 1,5 kg/m² a primeira camada e 1,5 kg/m² a segunda camada), aplicada enquanto a primeira camada ainda esteja fresca, sem que tenha ganho pega totalmente.
Insumo |  | Un | Descrição | Rend. | Preço unitário | Preço Insumo
mt09rev010 |  | kg | Argamassa de pega ultra-rápida, para obturação de vias de água, sistema Rapid "PANTALLAX". | 0.1 | 5.15 | 0.52
mt09liv010a |  | kg | Argamassa impermeabilizante, cor cinza cimento, composto de cimento Portland, areia de quartzo e aditivos tensoactivos, para sistema Osmotic "PANTALLAX". | 1 | 4.42 | 4.42
mt09rev030a |  | kg | Argamassa para reparação e impermeabilização de superfícies, sistema Mortar "PANTALLAX". | 5 | 2.21 | 11.05
mt09liv020a |  | kg | Calda impermeabilizante elástica, cor cinza cimento, composta de cimento Portland, areia de quartzo, aditivos tensoactivos e polímeros, resistente ao gelo e ao calor, e permeável ao vapor de água, para sistema Elastic "PANTALLAX". | 3 | 9.56 | 28.68
mq08lch020a |  | h | Equipamento de jato de água à pressão. | 0.104 | 21.21 | 2.21
mq08gel010k |  | h | Grupo eletrógeno insonorizado, trifásico, de 45 kVA de potência. | 0.104 | 19.8 | 2.06
mo032 |  | h | Aplicador de produtos impermeabilizantes. | 0.114 | 32.24 | 3.68
mo070 |  | h | Ajudante de aplicador de produtos impermeabilizantes. | 0.114 | 30.23 | 3.45
|  | % | Custos diretos complementares | 2 | 56.07 | 1.12
Custo de manutenção decenal: R$ 2,29 nos primeiros 10 anos. |  |  |  |  | Total: | 57.19