## Folha 1
IOR064 | m² |  | Proteção passiva contra incêndios de elemento estrutural, com argamassa projetada. Sistema "PLACO".
Sistema de proteção passiva contra incêndios de viga de aço HEA 100, protegida em 3 faces, sistema "PLACO", através de projeção pneumática de argamassa Igniver, composta por uma base de gesso, vermiculita e aditivos especiais, reação ao fogo classe A1, até formar uma espessura mínima de 10 mm e alcançar uma resistência ao fogo de 15 minutos.
Insumo |  | Un |  | Descrição | Rend. | Preço unitário | Preço Insumo
mt09mip010a |  | kg |  | Argamassa Igniver "PLACO", composta por uma base de gesso, vermiculita e aditivos especiais, reação ao fogo classe A1, para proteção passiva contra o fogo através de projeção. | 7 | 1.57 | 10.99
mq06pym010 |  | h |  | Misturadora-bombeadora para argamassas e gessos projetados, de 3 m³/h. | 0.184 | 33.32 | 6.13
mo030 |  | h |  | Aplicador de produtos isolantes. | 0.179 | 33.34 | 5.97
mo068 |  | h |  | Ajudante de aplicador de produtos isolantes. | 0.179 | 31.49 | 5.64
|  | % |  | Custos diretos complementares | 2 | 28.73 | 0.57
Custo de manutenção decenal: R$ 6,74 nos primeiros 10 anos. | [5 empty] | Total: | 29.3