## Folha 1
NIG225 | m² |  | Reparação de impermeabilização de varandas e lavandarias. Sistema Dry80 "REVESTECH".
Reparação de impermeabilização de varandas e lavandarias. Sistema Dry80 "REVESTECH", formado por lâmina impermeabilizante flexível tipo EVAC, Dry80 30 "REVESTECH", composta por uma folha dupla de poliolefina termoplástica com acetato de vinil etileno, com ambas as faces revestidas de fibras de poliéster não tecidas, de 0,8 mm de espessura e 625 g/m², fixada ao suporte com cimento cola melhorado, deformável e tixotrópico, C2 TE S1 espalhada com desempenadeira dentada. Inclusive peças especiais "REVESTECH" para a resolução de ângulos internos Dry80 Cornerin e externos Dry80 Cornerout, resolução de uniões com banda Dry80 Banda 40, banda perimetral para a resolução de encontros com paramentos e cola Seal Plus para a vedação de juntas. O preço inclui a preparação do suporte, mas não inclui o piso.
Insumo |  | Un |  | Descrição | Rend. | Preço unitário | Preço Insumo
mt09mcm060a |  | kg |  | Cimento cola melhorado, C2 TE S1, deformável, com deslizamento reduzido e tempo de colocação ampliado, cor cinza, à base de cimento, inertes de granulometria fina, resinas sintéticas e aditivos especiais, com propriedades tixotrópicas e de endurecimento sem retração. | 0.6 | 2.03 | 1.22
mt15rev010F |  | m² |  | Lâmina impermeabilizante flexível tipo EVAC, Dry80 30 "REVESTECH", composta por uma folha dupla de poliolefina termoplástica com acetato de vinil etileno, com ambas as faces revestidas de fibras de poliéster não tecidas, de 0,8 mm de espessura e 625 g/m², fornecida em rolos de 1,5 m de largura e 30 m de comprimento. | 1.1 | 102.53 | 112.78
mt15rev170c |  | kg |  | Adesivo à base de poliuretano, Seal Plus "REVESTECH", cor castanho, para a vedação de juntas. | 0.05 | 129.69 | 6.48
mt15rev040gc |  | m |  | Banda de reforço para lâmina impermeabilizante flexível tipo EVAC, Dry80 Banda 40 "REVESTECH", de 380 mm de largura, composta por uma folha dupla de poliolefina termoplástica com acetato de vinil etileno, com ambas as faces revestidas de fibras de poliéster não tecidas, de 0,8 mm de espessura e 625 g/m², fornecida em rolos de 30 m de comprimento. | 0.25 | 52.98 | 13.25
mt15rev055b |  | Un |  | Complemento para reforço de pontos singulares em tratamentos impermeabilizantes através de peças para a resolução de ângulos internos, Dry80 Cornerin "REVESTECH". | 0.2 | 66.54 | 13.31
mt15rev056b |  | Un |  | Complemento para reforço de pontos singulares em tratamentos impermeabilizantes através de peças para a resolução de ângulos externos, Dry80 Cornerout "REVESTECH". | 0.1 | 71.43 | 7.14
mo029 |  | h |  | Aplicador de lâminas impermeabilizantes. | 0.29 | 32.24 | 9.35
mo067 |  | h |  | Ajudante de aplicador de lâminas impermeabilizantes. | 0.29 | 30.23 | 8.77
|  | % |  | Custos diretos complementares | 2 | 172.3 | 3.45
Custo de manutenção decenal: R$ 7,03 nos primeiros 10 anos. | [5 empty] | Total: | 175.75