## Folha 1
NIJ020 | m | Vedação de junta de dilatação com massa elástica.
Vedação de junta de dilatação de 15 mm de largura, em paramento vertical exterior, com massa elastomérica monocomponente à base de poliuretano, de cor branca, sobre cordão de polietileno expandido de células fechadas, de seção circular de 20 mm de diâmetro; acabamento através de alisamento do material com espátula.
Insumo |  | Un | Descrição | Rend. | Preço unitário | Preço Insumo
mt15bas010d |  | m | Cordão de polietileno expandido de células fechadas, de seção circular de 20 mm de diâmetro, para o enchimento de fundo de junta. | 1 | 1.11 | 1.11
mt15bas030a |  | Un | Cartucho de massa elastomérica monocomponente à base de poliuretano, de cor branca, de 600 ml, tipo F-25 HM segundo ISO 11600, de alta aderência e de endurecimento rápido, com elevadas propriedades elásticas, resistência à intempérie, ao envelhecimento e aos raios UV, apta para estar em contato com agua potável, dureza Shore A aproximada de 35 e alongamento em ruptura > 600%, segundo ISO 11600. | 0.25 | 42.74 | 10.69
mo112 |  | h | Servente de pedreiro. | 0.228 | 28.03 | 6.39
|  | % | Custos diretos complementares | 2 | 18.19 | 0.36
Custo de manutenção decenal: R$ 29,68 nos primeiros 10 anos. |  |  |  |  | Total: | 18.55