## Folha 1
NIM021 | m² |  | Impermeabilização de muro de alvenaria em contato com o terreno, pela sua face interior, com argamassa hidrófuga.
Impermeabilização de muro de alvenaria de blocos cerâmicos térmicos em contato com o terreno, pela sua face interior, com argamassa monocomponente, cor branco, composta por cimento de alta resistência, inertes selecionados, aditivos especiais e resinas, aplicado em camadas sucessivas, de 5 mm de espessura total.
Insumo |  | Un |  | Descrição | Rend. | Preço unitário | Preço Insumo
mt15igp010e |  | kg |  | Argamassa monocomponente, cor branco, composta por cimento de alta resistência, inertes selecionados, aditivos especiais e resinas, resistência à compressão maior ou igual a 6 N/mm², absorção de água por capilaridade menor de 0,2 kg/m² min½. | 8 | 6.58 | 52.64
mo032 |  | h |  | Aplicador de produtos impermeabilizantes. | 0.116 | 32.24 | 3.74
mo070 |  | h |  | Ajudante de aplicador de produtos impermeabilizantes. | 0.058 | 30.23 | 1.75
|  | % |  | Custos diretos complementares | 2 | 58.13 | 1.16
Custo de manutenção decenal: R$ 2,96 nos primeiros 10 anos. | [5 empty] | Total: | 59.29