## Folha 1
QAW020 | Un | Substituição pontual de ladrilho cerâmico em piso de cobertura plana.
Substituição pontual de ladrilho cerâmico deteriorado, localizado em piso de cobertura plana, por ladrilho de de grés rústico, 20x20 cm, colocado com junta aberta (separação entre 3 e 15 mm), em camada fina com cimento cola de pega normal, C1, cor cinza, e rejuntamento com argamassa de rejuntamento cimentosa melhorada, com absorção de água reduzida e resistência elevada à abrasão tipo CG 2 W A, cor branco, para juntas de 2 a 15 mm.
Insumo |  |  | Un | Descrição | Rend. | Preço unitário | Preço Insumo
mt18bcr010he800 |  |  | m² | Ladrilho cerâmico de grés rústico, 20x20 cm, R$ 8,00/m², capacidade de absorção de água 3%<=E<6%. | 0.042 | 42.35 | 1.78
mt09mcr021g |  |  | kg | Cimento cola de pega normal, C1, cor cinza. | 0.126 | 0.86 | 0.11
mt09mcp020bB |  |  | kg | Argamassa de rejuntamento cimentosa melhorada, com absorção de água reduzida e resistência elevada à abrasão, tipo CG2 W A, cor branca, para juntas de 2 a 15 mm, à base de cimento de alta resistência, inertes selecionados, aditivos especiais e pigmentos, com efeito anti-caruncho, anti-verdete e preventivo das eflorescências, hidrorrepelente, especial para rejuntamento de todo tipo de peças cerâmicas e pedras naturais em zonas de proliferação de microrganismos. | 0.001 | 3.56 | 0
mo023 |  |  | h | Ladrilhista. | 0.229 | 32.24 | 7.38
mo061 |  |  | h | Ajudante de ladrilhista. | 0.229 | 30.23 | 6.92
|  |  | % | Custos diretos complementares | 2 | 16.19 | 0.32
[6 empty] | Total: | 16.51