## Folha 1
QCN010 | m² |  | Painel sanduíche, para cobertura plana.
Painel sanduíche com encaixe macho-fêmea nas quatro faces, composto de: face exterior de placa de cimento reforçado com fibras, de 12 mm de espessura, núcleo isolante de espuma de poliestireno extrudido de 160 mm de espessura e face interior de placa de gesso reforçado com fibras, de 12 mm de espessura, de 2400x550 mm, transmissão térmica 0,277 W/(m²K), Euroclasse B-s1, d0 de reação ao fogo, fixado com parafusos autoatarraxantes de cabeça escareada, de aço galvanizado, sobre estrutura de madeira, com um vão entre apoios de 60 cm, para cobertura plana. Inclusive vedante adesivo, para a vedação de juntas entre painéis.
Insumo |  | Un |  | Descrição | Rend. | Preço unitário | Preço Insumo
mt13pst018mh |  | m² |  | Painel sanduíche com encaixe macho-fêmea nas quatro faces, composto de: face exterior de placa de cimento reforçado com fibras, de 12 mm de espessura, núcleo isolante de espuma de poliestireno extrudido de 160 mm de espessura e face interior de placa de gesso reforçado com fibras, de 12 mm de espessura, de 2400x550 mm, transmissão térmica 0,277 W/(m²K), Euroclasse B-s1, d0 de reação ao fogo. | 1.05 | 264.73 | 277.97
mt13pst050a |  | Un |  | Cartucho de 310 ml de vedante adesivo, à base de polímeros acrílicos em dispersão aquosa. | 0.24 | 20.52 | 4.92
mt13pst100q |  | Un |  | Parafuso autoatarraxante de cabeça escareada, de aço galvanizado, de 6 mm de diâmetro e 240 mm de comprimento. | 12 | 4.61 | 55.32
mo054 |  | h |  | Montador de isolamentos. | 0.206 | 33.54 | 6.91
mo101 |  | h |  | Ajudante de montador de isolamentos. | 0.206 | 27.93 | 5.75
|  | % |  | Custos diretos complementares | 2 | 350.87 | 7.02
[6 empty] | Total: | 357.89