## Folha 1
QCN010 | m² |  | Painel sanduíche, para cobertura plana.
Painel sanduíche com encaixe macho-fêmea nas quatro faces, composto de: face exterior de placa de cimento reforçado com fibras, de 12 mm de espessura, núcleo isolante de espuma de poliestireno extrudido de 200 mm de espessura e face interior de placa de gesso reforçado com fibras, de 12 mm de espessura, de 2400x550 mm, transmissão térmica 0,21 W/(m²K), Euroclasse B-s1, d0 de reação ao fogo, fixado com parafusos autoatarraxantes de cabeça escareada, de aço galvanizado, sobre estrutura de madeira, com um vão entre apoios de 120 cm, para cobertura plana.
Insumo |  | Un |  | Descrição | Rend. | Preço unitário | Preço Insumo
mt13pst018nh |  | m² |  | Painel sanduíche com encaixe macho-fêmea nas quatro faces, composto de: face exterior de placa de cimento reforçado com fibras, de 12 mm de espessura, núcleo isolante de espuma de poliestireno extrudido de 200 mm de espessura e face interior de placa de gesso reforçado com fibras, de 12 mm de espessura, de 2400x550 mm, transmissão térmica 0,21 W/(m²K), Euroclasse B-s1, d0 de reação ao fogo. | 1.05 | 299.55 | 314.53
mt13pst100r |  | Un |  | Parafuso autoatarraxante de cabeça escareada, de aço galvanizado, de 6 mm de diâmetro e 260 mm de comprimento. | 7 | 5.27 | 36.89
mo054 |  | h |  | Montador de isolamentos. | 0.183 | 33.54 | 6.14
mo101 |  | h |  | Ajudante de montador de isolamentos. | 0.183 | 27.93 | 5.11
|  | % |  | Custos diretos complementares | 2 | 362.67 | 7.25
[6 empty] | Total: | 369.92