## Folha 1
ROO020 | m² |  | Pintura con tinta de poliuretano alifático, sobre piso de garagem.
Aplicação manual de duas demãos de tinta de poliuretano alifático, cor cinza, acabamento acetinado, textura lisa, (rendimento: 0,2 l/m² cada demão); aplicação prévia de uma demão de primer incolor de dois componentes, à base de resina epóxi sem dissolventes, de baixa viscosidade, sobre piso de garagem de concreto.
Insumo |  | Un |  | Descrição | Rend. | Preço unitário | Preço Insumo
mt27upx040b |  | kg |  | Primer incolor de dois componentes, à base de resina epóxi sem dissolventes, de baixa viscosidade, para aplicar sobre superfície suporte de concreto ou de argamassa. | 0.3 | 37.34 | 11.2
mt27upx020ba |  | kg |  | Verniz de dois componentes para interior, à base de poliuretano alifático e dissolvente, cor vermelho, acabamento acetinado, textura lisa, para aplicar com rolo de pelo curto, com resistência aos raios UV. | 0.4 | 90.37 | 36.15
mo038 |  | h |  | Pintor. | 0.142 | 32.24 | 4.58
mo076 |  | h |  | Ajudante de pintor. | 0.142 | 30.23 | 4.29
|  | % |  | Custos diretos complementares | 2 | 56.22 | 1.12
Custo de manutenção decenal: R$ 18,43 nos primeiros 10 anos. | [5 empty] | Total: | 57.34