## Folha 1
RSQ030 | m² | Piso contínuo de microargamassa natural de cal.
Piso contínuo de microargamassa, de 2 a 4 mm de espessura, realizado sobre superfície absorvente. CAMADA BASE: microargamassa natural de cal, composta por cal hidráulica natural, com resistência à compressão de 5 a 15 N/mm², e inertes selecionados com granulometria de até 600 microns, cor a escolher, em duas camadas, (0,75 kg/m² cada camada) e malha de fibra de vidro anti-álcalis, de 2,2x2,3 mm de vão de malha, de 58 g/m² de massa superficial. CAMADA DECORATIVA: microargamassa natural de cal, composta por cal hidráulica natural, com resistência à compressão de 5 a 15 N/mm², e inertes selecionados com granulometria de até 100 microns, cor a escolher, numa camada, (0,15 kg/m²). CAMADA DE VEDAÇÃO: uma demão de mistura de óleos e resinas vegetais e uma demão de massa à base de ceras naturais e própolis. O preço não inclui a superfície suporte.
Insumo |  | Un | Descrição | Rend. | Preço unitário | Preço Insumo
mt28mcc050a |  | m² | Malha de fibra de vidro anti-álcalis, de 2,2x2,3 mm de vão de malha, de 58 g/m² de massa superficial, para armar microargamassas. | 1.05 | 6.65 | 6.98
mt28mcn010b |  | kg | Microargamassa natural de cal, composta por cal hidráulica natural, com resistência à compressão de 5 a 15 N/mm², e inertes selecionados com granulometria de até 600 microns, cor a escolher, densidade 1200 kg/m³, resistência à compressão 5 N/mm², sem compostos orgânicos voláteis (COV), fornecida em sacos. | 1.5 | 7.89 | 11.84
mt28mcn010d |  | kg | Microargamassa natural de cal, composta por cal hidráulica natural, com resistência à compressão de 5 a 15 N/mm², e inertes selecionados com granulometria de até 100 microns, cor a escolher, densidade 800 kg/m³, resistência à compressão 5 N/mm², sem compostos orgânicos voláteis (COV), fornecida em sacos. | 0.15 | 26.31 | 3.95
mt28mcn020a |  | l | Mistura de óleos e resinas vegetais, para aplicar com trincha ou rolo. | 0.3 | 82.52 | 24.76
mt22www090a |  | l | Massa à base de ceras naturais e própolis, para aplicar com rolo. | 0.15 | 105.49 | 15.82
mt08aaa010a |  | m³ | Água. | 0.053 | 3.79 | 0.2
mo020 |  | h | Pedreiro. | 0.912 | 32.24 | 29.4
mo113 |  | h | Auxiliar de serviços gerais. | 1.629 | 27.81 | 45.3
|  | % | Custos diretos complementares | 2 | 138.25 | 2.77
Custo de manutenção decenal: R$ 29,47 nos primeiros 10 anos. |  |  |  |  | Total: | 141.02