## Folha 1
RSQ030 | m² |  | Piso contínuo de microargamassa natural de cal.
Piso contínuo de microargamassa, de 2 a 4 mm de espessura, realizado sobre superfície absorvente. CAMADA BASE: microargamassa natural de cal, composta por cal hidráulica natural, com resistência à compressão de 5 a 15 N/mm², e inertes selecionados com granulometria de até 600 microns, cor a escolher, em duas camadas, (0,75 kg/m² cada camada). CAMADA DECORATIVA: microargamassa natural de cal, composta por cal hidráulica natural, com resistência à compressão de 5 a 15 N/mm², e inertes selecionados com granulometria de até 100 microns, cor branca, em duas camadas, (0,15 kg/m² cada camada). CAMADA DE VEDAÇÃO: uma demão de mistura de óleos e resinas vegetais. O preço não inclui a superfície suporte.
Insumo |  | Un |  | Descrição | Rend. | Preço unitário | Preço Insumo
mt28mcn010b |  | kg |  | Microargamassa natural de cal, composta por cal hidráulica natural, com resistência à compressão de 5 a 15 N/mm², e inertes selecionados com granulometria de até 600 microns, cor a escolher, densidade 1200 kg/m³, resistência à compressão 5 N/mm², sem compostos orgânicos voláteis (COV), fornecida em sacos. | 1.5 | 7.89 | 11.84
mt28mcn010c |  | kg |  | Microargamassa natural de cal, composta por cal hidráulica natural, com resistência à compressão de 5 a 15 N/mm², e inertes selecionados com granulometria de até 100 microns, cor branca, densidade 800 kg/m³, resistência à compressão 5 N/mm², sem compostos orgânicos voláteis (COV), fornecida em sacos. | 0.3 | 22.16 | 6.65
mt28mcn020a |  | l |  | Mistura de óleos e resinas vegetais, para aplicar com trincha ou rolo. | 0.3 | 82.52 | 24.76
mt08aaa010a |  | m³ |  | Água. | 0.054 | 3.79 | 0.2
mo020 |  | h |  | Pedreiro. | 0.869 | 32.24 | 28.02
mo113 |  | h |  | Auxiliar de serviços gerais. | 1.551 | 27.81 | 43.13
|  | % |  | Custos diretos complementares | 2 | 114.6 | 2.29
Custo de manutenção decenal: R$ 24,43 nos primeiros 10 anos. | [5 empty] | Total: | 116.89