## Folha 1
RSQ050 | m² |  | Piso contínuo de microargamassa de cal e cimento.
Piso contínuo de microargamassa, de 3 mm de espessura, realizado sobre superfície não absorvente. PRIMÁRIO: à base de copolímeros acrílicos em emulsão aquosa, sem diluir. CAMADA BASE: microargamassa de cal e cimento, com um tamanho máximo do inerte de 0,3 mm, cor a escolher, com resina acrílica e pigmento, em duas camadas, (0,7 kg/m² cada camada) e malha de fibra de vidro anti-álcalis, de 2,2x2,3 mm de vão de malha, de 58 g/m² de massa superficial. CAMADA DECORATIVA: microargamassa de cal e cimento, com um tamanho máximo do inerte de 0,4 mm, cor a escolher, com resina acrílica e pigmento, (1 kg/m²). CAMADA DE VEDAÇÃO: primer à base de copolímeros acrílicos em emulsão aquosa e verniz aquoso de poliuretano bicomponente. O preço não inclui a superfície suporte.
Insumo |  | Un |  | Descrição | Rend. | Preço unitário | Preço Insumo
mt28mcc005a |  | l |  | Primer à base de copolímeros acrílicos em emulsão aquosa, sem diluir, para regularizar a porosidade e melhorar a aderência dos suportes não absorventes, para aplicar com rolo. | 0.09 | 33.23 | 2.99
mt28mcc050a |  | m² |  | Malha de fibra de vidro anti-álcalis, de 2,2x2,3 mm de vão de malha, de 58 g/m² de massa superficial, para armar microargamassas. | 1.05 | 6.65 | 6.98
mt28mcc010k |  | kg |  | Microargamassa bicomponente, composto de cimento, cal, inertes selecionados e aditivos, com um tamanho máximo do inerte de 0,3 mm, cor a escolher, como camada base, para aplicar com desempenadeira metálica. | 1.4 | 13.43 | 18.8
mt28mcc009a |  | l |  | Resina acrílica em base aquosa. | 1.008 | 18.94 | 19.09
mt28mcc008 |  | Un |  | Pigmento, para a coloração em massa de microcimento. | 0.2 | 88.61 | 17.72
mt28mcc010p |  | kg |  | Microargamassa bicomponente, composto de cimento, cal, inertes selecionados e aditivos, com um tamanho máximo do inerte de 0,4 mm, cor a escolher, como camada base, para aplicar com desempenadeira metálica. | 1 | 13.43 | 13.43
mt28mcc020a |  | l |  | Primer à base de copolímeros acrílicos em emulsão aquosa, como ponte de aderência entre a microargamassa e o verniz, para aplicar com trincha, rolo ou pistola. | 0.12 | 67.57 | 8.11
mt28mcc021a |  | l |  | Verniz aquoso de poliuretano bicomponente, para aplicar com trincha, rolo ou pistola. | 0.15 | 105.23 | 15.78
mo020 |  | h |  | Pedreiro. | 0.912 | 32.24 | 29.4
mo113 |  | h |  | Auxiliar de serviços gerais. | 1.629 | 27.81 | 45.3
|  | % |  | Custos diretos complementares | 2 | 177.6 | 3.55
Custo de manutenção decenal: R$ 40,40 nos primeiros 10 anos. | [5 empty] | Total: | 181.15