## Folha 1
QBF039 | Un |  | Encontro de cobertura plana acessível, ventilada com chaminé. Impermeabilização com lâminas de poliolefinas.
Encontro de cobertura plana acessível, ventilada, com piso fixo, tipo convencional com chaminé, realizando um rebaixe no suporte à volta da chaminé, no qual será colocada a impermeabilização composta por: chaminé, Dry Chimenea "REVESTECH", formado por lâmina impermeabilizante flexível tipo CPE de 500x500 mm composta por uma folha dupla de poliolefina termoplástica com acetato de vinil etileno, com ambas as faces revestidas de fibras de poliéster reciclado não tecidas, de 0,52 mm de espessura e 335 g/m², com união termoselada a um tubo de PVC de 50 mm de diâmetro e 300 mm de comprimento fixada ao suporte em toda a sua superfície com adesivo à base de poliuretano, Seal Plus.
Insumo |  | Un |  | Descrição | Rend. | Preço unitário | Preço Insumo
mt15rev170c |  | kg |  | Adesivo à base de poliuretano, Seal Plus "REVESTECH", cor castanho, para a vedação de juntas. | 1 | 144.34 | 144.34
mt15rev590a |  | Un |  | Chaminé, Dry Chimenea "REVESTECH", formado por lâmina impermeabilizante flexível tipo CPE de 500x500 mm composta por uma folha dupla de poliolefina termoplástica com acetato de vinil etileno, com ambas as faces revestidas de fibras de poliéster reciclado não tecidas, de 0,52 mm de espessura e 335 g/m², com união termoselada a um tubo de PVC de 50 mm de diâmetro e 300 mm de comprimento. | 1 | 218.98 | 218.98
mo029 |  | h |  | Aplicador de lâminas impermeabilizantes. | 0.32 | 33.34 | 10.67
mo067 |  | h |  | Ajudante de aplicador de lâminas impermeabilizantes. | 0.32 | 31.49 | 10.08
|  | % |  | Custos diretos complementares | 2 | 384.07 | 7.68
Custo de manutenção decenal: R$ 128,49 nos primeiros 10 anos. | [5 empty] | Total: | 391.75