## Folha 1
NAC010 | m² |  | Isolamento termo-acústico exterior de dutos metálicos.
Isolamento termo-acústico exterior para duto metálico circular de climatização, realizado com manta de lã de vidro Climcover Roll Alu3 "ISOVER", revestida numa das suas faces com um complexo kraft-alumínio reforçado que atua como barreira de vapor, incorporando sobreposição de 5 cm para o vedante entre tramos, de 30 mm de espessura, resistência térmica 0,86 m²K/W, condutibilidade térmica 0,035 W/(mK), fixado com fita autocolante de alumínio. Inclusive fita adesiva de alumínio para a vedação de juntas.
Insumo |  | Un |  | Descrição | Rend. | Preço unitário | Preço Insumo
mt42coi100ac |  | m² |  | Manta de lã de vidro Climcover Roll Alu3 "ISOVER", revestida em uma das suas faces com um complexo kraft-alumínio reforçado que atua como barreira de vapor, incorporando sobreposição de 5 cm para o vedante entre tramos, de 30 mm de espessura, resistência térmica 0,86 m²K/W, condutibilidade térmica 0,035 W/(mK), Euroclasse B-s1, d0 de reação ao fogo, com código de designação MW-EN 14303-T2-MV1. | 1.1 | 35.49 | 39.04
mt42con020 |  | m |  | Fita autocolante de alumínio, de 50 microns de espessura e 65 mm de largura, à base de resinas acrílicas, para a vedação e fixação do isolamento. | 1.5 | 1.27 | 1.91
mo054 |  | h |  | Montador de isolamentos. | 0.105 | 33.54 | 3.52
mo101 |  | h |  | Ajudante de montador de isolamentos. | 0.105 | 27.93 | 2.93
|  | % |  | Custos diretos complementares | 2 | 47.4 | 0.95
Custo de manutenção decenal: R$ 2,42 nos primeiros 10 anos. | [5 empty] | Total: | 48.35