## Folha 1
NAC015 | m² |  | Isolamento termo-acústico interior de dutos metálicos.
Isolamento termo-acústico interior para duto metálico retangular de climatização, realizado com manta de lã de vidro Climliner Roll G1 "ISOVER", revestida pela face aparente no interior do duto com tecido Neto (tecido de vidro de alta resistência mecânica), de 40 mm de espessura, resistência térmica 1,25 m²K/W, condutibilidade térmica 0,032 W/(mK), fixado com adesivo ignífugo. Inclusive, elementos de fixação ao interior do duto.
Insumo |  | Un |  | Descrição | Rend. | Preço unitário | Preço Insumo
mt42coi100dd |  | m² |  | Manta de lã de vidro Climliner Roll G1 "ISOVER", revestida pela face aparente no interior do duto com tecido Neto (tecido de vidro de alta resistência mecânica), de 40 mm de espessura, resistência térmica 1,25 m²K/W, condutibilidade térmica 0,032 W/(mK), Euroclasse A2-s1, d0 de reação ao fogo, com código de designação MW-EN 14303-T2, com adesivo ignífugo e elementos de fixação ao interior do duto. | 1.1 | 63.62 | 69.98
mo054 |  | h |  | Montador de isolamentos. | 0.157 | 33.54 | 5.27
mo101 |  | h |  | Ajudante de montador de isolamentos. | 0.157 | 27.93 | 4.39
|  | % |  | Custos diretos complementares | 2 | 79.64 | 1.59
Custo de manutenção decenal: R$ 4,06 nos primeiros 10 anos. | [5 empty] | Total: | 81.23