## Folha 1
NAD010 | m² |  | Isolamento térmico sob laje, com lãs minerais.
Isolamento térmico sob laje, com painel semi-rígido de lã de vidro TECH Slab 3.0 G1 (Painel Neto) "ISOVER", de 60 mm de espessura, revestido em uma das suas faces com um véu mineral preto, resistência térmica 1,32 m²K/W, condutibilidade térmica 0,038 W/(mK), densidade 70 kg/m³, calor específico 840 J/kgK, coeficiente de absorção sonora médio 0,8 para uma frequência de 500 Hz e fator de resistência à difusão do vapor de água 1. Colocação em obra: topo a topo, com fixações mecânicas.
Insumo |  | Un |  | Descrição | Rend. | Preço unitário | Preço Insumo
mt16lvi060pe |  | m² |  | Painel semi-rígido de lã de vidro TECH Slab 3.0 G1 (Painel Neto) "ISOVER", revestido em uma das suas faces com um véu mineral preto, de 60 mm de espessura, condutibilidade térmica 0,038 W/(mK), densidade 70 kg/m³, coeficiente de absorção sonora médio 0,8 para uma frequência de 500 Hz, Euroclasse A2-s1, d0 de reação ao fogo e fator de resistência à difusão do vapor de água 1. | 1.05 | 139.3 | 146.27
mt16aaa020bc |  | Un |  | Fixação mecânica para painéis isolantes de lã de vidro, colocados diretamente sobre a superfície suporte. | 3 | 0.87 | 2.61
|  | % |  | Custos diretos complementares | 2 | 148.88 | 2.98
Custo de manutenção decenal: R$ 3,04 nos primeiros 10 anos. | [5 empty] | Total: | 151.86