## Folha 1
NAL010 | m² |  | Isolamento termo-acústico de pisos flutuantes, com lãs minerais.
Isolamento termo-acústico de pisos flutuantes, formado por painel rígido de lã de vidro, Arena PF "ISOVER", não revestido, de 15 mm de espessura, resistência térmica 0,45 m²K/W, condutibilidade térmica 0,032 W/(mK), coberto com filme de polietileno de 0,2 mm de espessura e dessolidarização perimetral executada com o mesmo material isolante. Colocação em obra: topo a topo, simplesmente apoiado, preparado para receber um contrapiso de argamassa ou concreto. Inclusive fita autocolante para vedação de juntas.
Insumo |  | Un |  | Descrição | Rend. | Preço unitário | Preço Insumo
mt16lvi015c |  | m² |  | Painel rígido de lã de vidro, Arena PF "ISOVER", não revestido, de 15 mm de espessura, resistência térmica 0,45 m²K/W, condutibilidade térmica 0,032 W/(mK), Euroclasse A2-s1, d0 de reação ao fogo, capacidade de absorção de água a curto prazo <=1 kg/m² e fator de resistência à difusão do vapor de água 1. | 1.1 | 35.16 | 38.68
mt16png010d |  | m² |  | Filme de polietileno de 0,2 mm de espessura e 184 g/m² de massa superficial. | 1.1 | 2.74 | 3.01
mt16aaa030 |  | m |  | Fita autocolante para vedação de juntas. | 0.25 | 2.01 | 0.5
mo054 |  | h |  | Montador de isolamentos. | 0.084 | 33.54 | 2.82
mo101 |  | h |  | Ajudante de montador de isolamentos. | 0.084 | 27.93 | 2.35
|  | % |  | Custos diretos complementares | 2 | 47.36 | 0.95
Custo de manutenção decenal: R$ 5,27 nos primeiros 10 anos. | [5 empty] | Total: | 48.31