## Folha 1
NIA021 | m² |  | Impermeabilização de reservatórios de água, balsas ou piscinas, com argamassa.
Impermeabilização de reservatório de água constituído por muro de superfície lisa de concreto, elementos pré-fabricados de concreto ou rebocos de argamassa rica em cimento, com argamassa impermeabilizante flexível, monocomponente, Weberdry ImperflexGel "WEBER", cor cinza, composta de cimentos especiais, inertes, resinas, sais activos e aditivos, passagem da água a contrapressão < 125 cm³/m² às 24 horas, com certificado de potabilidade, aplicada com trincha em duas ou mais camada sobre o suporte humedecido, até conseguir uma espessura mínima total de 2 mm. O preço não inclui a impermeabilização de esquinas e encontros.
Insumo |  | Un |  | Descrição | Rend. | Preço unitário | Preço Insumo
mt28mic040a |  | kg |  | Argamassa impermeabilizante flexível, monocomponente, Weberdry ImperflexGel "WEBER", cor cinza, composta de cimentos especiais, inertes, resinas, sais activos e aditivos, passagem da água a contrapressão < 125 cm³/m² às 24 horas, com certificado de potabilidade, para aplicação em camada fina. | 3 | 19.04 | 57.12
mo032 |  | h |  | Aplicador de produtos impermeabilizantes. | 0.105 | 32.24 | 3.39
mo070 |  | h |  | Ajudante de aplicador de produtos impermeabilizantes. | 0.105 | 30.23 | 3.17
|  | % |  | Custos diretos complementares | 2 | 63.68 | 1.27
Custo de manutenção decenal: R$ 2,60 nos primeiros 10 anos. | [5 empty] | Total: | 64.95