## Folha 1
QDE021 | m² | Cobertura plana não acessível, não ventilada, ajardinada extensiva, tipo invertida. Impermeabilização com lâminas asfálticas, tipo monocamada melhorada.
Cobertura plana não acessível, não ventilada, ajardinada extensiva (ecológica), tipo invertida, caimento de 1% a 5%. FORMAÇÃO DE PENDENTES: com guias de espigões, água furtada e juntas com mestras de bloco cerâmico furado duplo e camada de argila expandida, Arlita Dur "WEBER", descarregada a seco e consolidada na superfície com calda de cimento, proporcionando uma resistência à compressão de 1 MPa e com uma condutibilidade térmica de 0,087 W/(mK), com espessura média de 10 cm; com camada de regularização de argamassa de cimento, confeccionada em obra, dosificação 1:6 de 4 cm de espessura, acabamento afagado; IMPERMEABILIZAÇÃO: tipo monocamada, colada, formada por membrana de betume modificado com elastômero SBS, de 3,5 mm de espessura, com armadura de feltro de poliéster reforçado e estabilizado de 150 g/m², melhorada com membrana de betume aditivado com plastômero APP, prévia aplicação de primer com emulsão asfáltica aniônica com cargas; CAMADA SEPARADORA SOB ISOLAMENTO: geotêxtil não tecido composto por fibras de poliéster entrelaçadas, (150 g/m²); ISOLAMENTO TÉRMICO: painel rígido de poliestireno extrudido, de superfície lisa e borda lateral a meia madeira, de 40 mm de espessura, resistência à compressão >= 300 kPa; CAMADA SEPARADORA SOB PROTEÇÃO: geotêxtil não tecido composto por fibras de poliéster entrelaçadas, (150 g/m²); CAMADA DRENANTE E RETENTORA DE ÁGUA: lâmina drenante e retentora de água de estrutura nodular de polietileno de alta densidade (PEAD/HDPE), com nódulos de 20 mm de altura, formada por uma membrana de polietileno de alta densidade com relevo em cone truncado e perfurações na parte superior; CAMADA FILTRANTE: geotêxtil não tecido sintético, termosoldado, de polipropileno-polietileno, com uma resistência à tração longitudinal de 16 kN/m, uma resistência à tração transversal de 16,5 kN/m, uma abertura de cone ao ensaio de perfuração dinâmica segundo ISO 13433 inferior a 18 mm, resistência CBR ao punçoamento 2,7 kN e uma massa superficial de 200 g/m²; CAMADA DE PROTEÇÃO: camada de rocha vulcânica de 3 cm de espessura, sobre base de substrato orgânico de 6 cm de espessura. O preço não inclui a execução e a vedação das juntas nem a execução de arremates nos encontros com paramentos e drenagens.
Insumo |  | Un | Descrição | Rend. | Preço unitário | Preço Insumo
mt04lpt010c |  | Un | Bloco cerâmico furado duplo, para revestir, 30x20x9 cm, densidade 746 kg/m³. | 3 | 0.71 | 2.13
mt01arl030u |  | m³ | Argila expandida, Arlita Dur "WEBER", fornecida em sacos. | 0.1 | 419.6 | 41.96
mt09lec020b |  | m³ | Calda de cimento CEM II/B-L 32,5 N 1/3. | 0.01 | 276.15 | 2.76
mt16pea020b |  | m² | Painel rígido de poliestireno expandido, borda lateral reta, de 20 mm de espessura, resistência térmica 0,55 m²K/W, condutibilidade térmica 0,036 W/(mK), para junta de dilatação. | 0.01 | 8.98 | 0.09
mt08aaa010a |  | m³ | Água. | 0.008 | 3.79 | 0.03
mt01arg005a |  | t | Areia de pedreira, para argamassa preparada em obra. | 0.065 | 50.71 | 3.3
mt08cem002 |  | kg | Cimento cinza em sacos. | 10 | 0.63 | 6.3
mt14lga010oc |  | m² | Membrana de betume modificado com elastômero SBS, de 3,5 mm de espessura, massa nominal 5 kg/m², com armadura de feltro de poliéster reforçado e estabilizado de 150 g/m², com autoproteção mineral de cor verde, com resistência à penetração de raizes. | 1.1 | 69.38 | 76.32
mt14lad010a |  | m² | Membrana de betume aditivado com plastômero APP, de 2,5 mm de espessura, massa nominal 3 kg/m², com armadura de feltro de fibra de vidro de 60 g/m², de superfície não protegida. | 1.1 | 22.87 | 25.16
mt14iea020c |  | kg | Emulsão asfáltica aniônica com cargas. | 0.3 | 22.09 | 6.63
mt14gsa020bc |  | m² | Geotêxtil não tecido composto por fibras de poliéster entrelaçadas, com uma resistência à tração longitudinal de 1,88 kN/m, uma resistência à tração transversal de 1,49 kN/m, uma abertura de cone ao ensaio de perfuração dinâmica segundo ISO 13433 inferior a 40 mm, resistência CBR ao punçoamento 0,3 kN e uma massa superficial de 150 g/m². | 2.1 | 4.55 | 9.56
mt16pxa010aaq |  | m² | Painel rígido de poliestireno extrudido, de superfície lisa e borda lateral a meia madeira, de 40 mm de espessura, resistência à compressão >= 300 kPa, resistência térmica 1,2 m²K/W, condutibilidade térmica 0,033 W/(mK), Euroclasse E de reação ao fogo, com código de designação XPS-EN 13164-T1-CS(10/Y)300-DS(70,90)-DLT(2)5-CC(2/1,5/50)125-WL(T)0,7-WD(V)3-FTCD1. | 1.05 | 52.6 | 55.23
mt14gdc010v |  | m² | Lâmina drenante e retentora de água de estrutura nodular de polietileno de alta densidade (PEAD/HDPE), com nódulos de 20 mm de altura, formada por uma membrana de polietileno de alta densidade com relevo em cone truncado e perfurações na parte superior, resistência à compressão 180 kN/m² segundo ISO 604 e capacidade de drenagem 12 l/(s·m). | 1.05 | 62.88 | 66.02
mt14gsa010dg |  | m² | Geotêxtil não tecido sintético, termosoldado, de polipropileno-polietileno, com uma resistência à tração longitudinal de 16 kN/m, uma resistência à tração transversal de 16,5 kN/m, uma abertura de cone ao ensaio de perfuração dinâmica segundo ISO 13433 inferior a 18 mm, resistência CBR ao punçoamento 2,7 kN e uma massa superficial de 200 g/m². | 1.05 | 17.15 | 18.01
mt48sad010 |  | l | Substrato orgânico, para coberturas ajardinadas extensivas. | 60 | 0.47 | 28.2
mt48sad020 |  | kg | Rocha vulcânica de diferentes granulometrias, para colocar sobre o substrato orgânico em coberturas ajardinadas extensivas. | 50 | 0.67 | 33.5
mq06hor010 |  | h | Betoneira elétrica com uma capacidade de amassamento de 160 l. | 0.028 | 12.69 | 0.36
mo020 |  | h | Pedreiro. | 0.094 | 32.24 | 3.03
mo113 |  | h | Auxiliar de serviços gerais. | 0.428 | 27.81 | 11.9
mo029 |  | h | Aplicador de lâminas impermeabilizantes. | 0.272 | 32.24 | 8.77
mo067 |  | h | Ajudante de aplicador de lâminas impermeabilizantes. | 0.272 | 30.23 | 8.22
mo054 |  | h | Montador de isolamentos. | 0.052 | 33.54 | 1.74
mo101 |  | h | Ajudante de montador de isolamentos. | 0.052 | 27.93 | 1.45
mo040 |  | h | Jardineiro. | 0.055 | 32.24 | 1.77
mo115 |  | h | Operário jardineiro. | 0.055 | 27.81 | 1.53
|  | % | Custos diretos complementares | 2 | 413.97 | 8.28
Custo de manutenção decenal: R$ 146,94 nos primeiros 10 anos. |  |  |  |  | Total: | 422.25