## Folha 1
QDE030 | m² | Cobertura plana não acessível, não ventilada, ajardinada extensiva, tipo convencional. Impermeabilização com lâminas de poliolefinas, tipo monocamada.
Cobertura plana não acessível, não ventilada, ajardinada extensiva (ecológica), tipo convencional, caimento de 1% a 5%. FORMAÇÃO DE PENDENTES: com guias de espigões, água furtada e juntas com mestras de bloco cerâmico furado duplo e camada de argila expandida, Arlita Dur "WEBER", descarregada a seco e consolidada na superfície com calda de cimento, proporcionando uma resistência à compressão de 1 MPa e com uma condutibilidade térmica de 0,087 W/(mK), com espessura média de 10 cm; com camada de regularização de argamassa de cimento, confeccionada em obra, dosificação 1:6 de 4 cm de espessura, acabamento afagado; ISOLAMENTO TÉRMICO: painel rígido de poliestireno extrudido, de superfície lisa e borda lateral a meia madeira, de 50 mm de espessura, resistência à compressão >= 300 kPa; IMPERMEABILIZAÇÃO: tipo monocamada, colada, formada por uma lâmina impermeabilizante flexível tipo EVAC, composta por uma folha dupla de poliolefina termoplástica com acetato de vinil etileno, com ambas as faces revestidas de fibras de poliéster não tecidas, de 0,52 mm de espessura e 335 g/m², fixada ao suporte em toda a sua superfície através de cimento cola melhorado C2 E, e sobreposições fixadas com cimento cola melhorado C2 E S1; CAMADA DRENANTE E RETENTORA DE ÁGUA: lâmina drenante e retentora de água de estrutura nodular de polietileno de alta densidade (PEAD/HDPE), com nódulos de 20 mm de altura, formada por uma membrana de polietileno de alta densidade com relevo em cone truncado e perfurações na parte superior; CAMADA FILTRANTE: geotêxtil não tecido sintético, termosoldado, de polipropileno-polietileno, com uma resistência à tração longitudinal de 16 kN/m, uma resistência à tração transversal de 16,5 kN/m, uma abertura de cone ao ensaio de perfuração dinâmica segundo ISO 13433 inferior a 18 mm, resistência CBR ao punçoamento 2,7 kN e uma massa superficial de 200 g/m²; CAMADA DE PROTEÇÃO: camada de rocha vulcânica de 3 cm de espessura, sobre base de substrato orgânico de 6 cm de espessura. O preço não inclui a execução e a vedação das juntas nem a execução de arremates nos encontros com paramentos e drenagens.
Insumo |  | Un | Descrição | Rend. | Preço unitário | Preço Insumo
mt04lpt010c |  | Un | Bloco cerâmico furado duplo, para revestir, 30x20x9 cm, densidade 746 kg/m³. | 3 | 0.71 | 2.13
mt01arl030u |  | m³ | Argila expandida, Arlita Dur "WEBER", fornecida em sacos. | 0.1 | 419.6 | 41.96
mt09lec020b |  | m³ | Calda de cimento CEM II/B-L 32,5 N 1/3. | 0.01 | 276.15 | 2.76
mt16pea020b |  | m² | Painel rígido de poliestireno expandido, borda lateral reta, de 20 mm de espessura, resistência térmica 0,55 m²K/W, condutibilidade térmica 0,036 W/(mK), para junta de dilatação. | 0.01 | 8.98 | 0.09
mt08aaa010a |  | m³ | Água. | 0.008 | 3.79 | 0.03
mt01arg005a |  | t | Areia de pedreira, para argamassa preparada em obra. | 0.065 | 50.71 | 3.3
mt08cem002 |  | kg | Cimento cinza em sacos. | 10 | 0.63 | 6.3
mt16pxa010abq |  | m² | Painel rígido de poliestireno extrudido, de superfície lisa e borda lateral a meia madeira, de 50 mm de espessura, resistência à compressão >= 300 kPa, resistência térmica 1,5 m²K/W, condutibilidade térmica 0,033 W/(mK), Euroclasse E de reação ao fogo, com código de designação XPS-EN 13164-T1-CS(10/Y)300-DS(70,90)-DLT(2)5-CC(2/1,5/50)125-WL(T)0,7-WD(V)3-FTCD1. | 1.05 | 65.69 | 68.97
mt09mcr250a |  | kg | Cimento cola melhorado, C2 E, com tempo de colocação ampliado, para a fixação de geomembranas, composto por cimentos especiais, inertes selecionados e resinas sintéticas. | 4 | 1.72 | 6.88
mt15rev011a |  | m² | Lâmina impermeabilizante flexível tipo EVAC, composta por uma folha dupla de poliolefina termoplástica com acetato de vinil etileno, com ambas as faces revestidas de fibras de poliéster não tecidas, de 0,52 mm de espessura e 335 g/m². | 1.1 | 87.76 | 96.54
mt09mcr250b |  | kg | Cimento cola melhorado, C2 E S1, com tempo de colocação ampliado e grande deformabilidade, para a fixação de sobreposições de geomembranas, composto por cimentos especiais, inertes selecionados e resinas sintéticas. | 0.3 | 7.36 | 2.21
mt14gdc010v |  | m² | Lâmina drenante e retentora de água de estrutura nodular de polietileno de alta densidade (PEAD/HDPE), com nódulos de 20 mm de altura, formada por uma membrana de polietileno de alta densidade com relevo em cone truncado e perfurações na parte superior, resistência à compressão 180 kN/m² segundo ISO 604 e capacidade de drenagem 12 l/(s·m). | 1.05 | 62.88 | 66.02
mt14gsa010dg |  | m² | Geotêxtil não tecido sintético, termosoldado, de polipropileno-polietileno, com uma resistência à tração longitudinal de 16 kN/m, uma resistência à tração transversal de 16,5 kN/m, uma abertura de cone ao ensaio de perfuração dinâmica segundo ISO 13433 inferior a 18 mm, resistência CBR ao punçoamento 2,7 kN e uma massa superficial de 200 g/m². | 1.05 | 17.15 | 18.01
mt48sad010 |  | l | Substrato orgânico, para coberturas ajardinadas extensivas. | 60 | 0.47 | 28.2
mt48sad020 |  | kg | Rocha vulcânica de diferentes granulometrias, para colocar sobre o substrato orgânico em coberturas ajardinadas extensivas. | 50 | 0.67 | 33.5
mq06hor010 |  | h | Betoneira elétrica com uma capacidade de amassamento de 160 l. | 0.028 | 12.69 | 0.36
mo020 |  | h | Pedreiro. | 0.094 | 32.24 | 3.03
mo113 |  | h | Auxiliar de serviços gerais. | 0.428 | 27.81 | 11.9
mo029 |  | h | Aplicador de lâminas impermeabilizantes. | 0.261 | 32.24 | 8.41
mo067 |  | h | Ajudante de aplicador de lâminas impermeabilizantes. | 0.261 | 30.23 | 7.89
mo054 |  | h | Montador de isolamentos. | 0.052 | 33.54 | 1.74
mo101 |  | h | Ajudante de montador de isolamentos. | 0.052 | 27.93 | 1.45
mo040 |  | h | Jardineiro. | 0.055 | 32.24 | 1.77
mo115 |  | h | Operário jardineiro. | 0.055 | 27.81 | 1.53
|  | % | Custos diretos complementares | 2 | 414.98 | 8.3
Custo de manutenção decenal: R$ 147,72 nos primeiros 10 anos. |  |  |  |  | Total: | 423.28