## Folha 1
RBA020 | m² |  | Camada base de argamassa de cal sobre paramento exterior.
Camada base de argamassa de cal, resistência à compressão de 3 a 7,5 N/mm², absorção de água por capilaridade menor de 0,2 kg/m² min½, Webercal Basic "WEBER", cor cinza, de 15 mm de espessura, com aplicação de mestras, com acabamento rugoso, aplicada manualmente, sobre paramento exterior de alvenaria cerâmica, vertical. Inclusive perfis de PVC, para formação de juntas e malha de fibra de vidro anti-álcalis nas mudanças de material e nas testas de laje, para evitar fissuras. O preço inclui a proteção dos elementos da envolvente que possam ser afetados durante os trabalhos e a resolução de pontos singulares, mas não inclui a camada final de argamassa.
Insumo |  | Un |  | Descrição | Rend. | Preço unitário | Preço Insumo
mt08aaa010a |  | m³ |  | Água. | 0.005 | 3.79 | 0.02
mt28esc020a |  | kg |  | Argamassa de cal, resistência à compressão de 3 a 7,5 N/mm², absorção de água por capilaridade menor de 0,2 kg/m² min½, para utilização em interiores ou em exteriores, Webercal Basic "WEBER", cor cinza, composta de cal aérea, aglomerantes hidráulicos, inertes de granulometria compensada e aditivos orgânicos e inorgânicos, fornecida em sacos. | 24 | 0.72 | 17.28
mt28maw050j |  | m² |  | Malha de fibra de vidro anti-álcalis, Webertherm Malla 200 "WEBER", de 7x6,5 mm de vão de malha, 195 g/m² de massa superficial, 0,65 mm de espessura e de 0,11x50 m, para armar argamassas. | 0.21 | 5.52 | 1.16
mt28mon030 |  | m |  | Perfil para juntas de PVC. | 0.75 | 1 | 0.75
mo039 |  | h |  | Pedreiro de acabamento. | 0.502 | 32.24 | 16.18
mo111 |  | h |  | Servente de pedreiro de acabamento. | 0.303 | 28.03 | 8.49
|  | % |  | Custos diretos complementares | 2 | 43.88 | 0.88
Custo de manutenção decenal: R$ 2,01 nos primeiros 10 anos. | [5 empty] | Total: | 44.76