## Folha 1
RBA050 | m² |  | Camada base de argamassa de cal sobre paramento interior.
Camada base de argamassa de cal, resistência à compressão de 3 a 7,5 N/mm², absorção de água por capilaridade menor de 0,2 kg/m² min½, Webercal Basic "WEBER", cor cinza, de 15 mm de espessura, com aplicação de mestras, com acabamento rugoso, aplicada manualmente, sobre paramento interior de alvenaria cerâmica, vertical, até 3 m de altura. Inclusive perfis de PVC, para formação de juntas. O preço inclui a proteção dos elementos da envolvente que possam ser afetados durante os trabalhos e a resolução de pontos singulares, mas não inclui a camada final de argamassa.
Insumo |  | Un |  | Descrição | Rend. | Preço unitário | Preço Insumo
mt08aaa010a |  | m³ |  | Água. | 0.005 | 3.79 | 0.02
mt28esc020a |  | kg |  | Argamassa de cal, resistência à compressão de 3 a 7,5 N/mm², absorção de água por capilaridade menor de 0,2 kg/m² min½, para utilização em interiores ou em exteriores, Webercal Basic "WEBER", cor cinza, composta de cal aérea, aglomerantes hidráulicos, inertes de granulometria compensada e aditivos orgânicos e inorgânicos, fornecida em sacos. | 24 | 0.72 | 17.28
mt28mon030 |  | m |  | Perfil para juntas de PVC. | 0.75 | 1 | 0.75
mo039 |  | h |  | Pedreiro de acabamento. | 0.451 | 32.24 | 14.54
mo111 |  | h |  | Servente de pedreiro de acabamento. | 0.254 | 28.03 | 7.12
|  | % |  | Custos diretos complementares | 2 | 39.71 | 0.79
Custo de manutenção decenal: R$ 2,19 nos primeiros 10 anos. | [5 empty] | Total: | 40.5