## Folha 1
RQO010 | m² |  | Argamassa monocamada.
Revestimento de paramentos exteriores com argamassa monocamada Weberpral Arid "WEBER", acabamento com pedra projetada, cor a escolher, gama Estándar, resistência à compressão de 3 a 7,5 N/mm², absorção de água por capilaridade menor de 0,4 kg/m² min½, espessura 15 mm, aplicado manualmente, armada e reforçada com malha anti-álcalis nas mudanças de material e nas testas de laje.
Insumo |  | Un |  | Descrição | Rend. | Preço unitário | Preço Insumo
mt28moc010qg |  | kg |  | Argamassa monocamada Weberpral Arid "WEBER", acabamento com pedra projetada, cor a escolher, gama Estándar, resistência à compressão de 3 a 7,5 N/mm², absorção de água por capilaridade menor de 0,4 kg/m² min½, composto de cimento branco, cal, inertes de granulometria compensada, aditivos orgânicos e inorgânicos e pigmentos minerais. | 19.5 | 1.63 | 31.79
mt28mon020b |  | kg |  | Inerte de mármore, procedente de britagem, para projetar sobre argamassa, de granulometria compreendida entre 5 e 9 mm. | 15 | 1.07 | 16.05
mt28maw050j |  | m² |  | Malha de fibra de vidro anti-álcalis, Webertherm Malla 200 "WEBER", de 7x6,5 mm de vão de malha, 195 g/m² de massa superficial, 0,65 mm de espessura e de 0,11x50 m, para armar argamassas. | 0.21 | 5.56 | 1.17
mt28mon030 |  | m |  | Perfil para juntas de PVC. | 0.75 | 1.01 | 0.76
mt28mon050 |  | m |  | Perfil de PVC rígido para formação de arestas em revestimentos de argamassa monocamada. | 1.25 | 1.07 | 1.34
mt27wav020a |  | m |  | Fita adesiva de pintor, de 25 mm de largura. | 1 | 0.3 | 0.3
mo039 |  | h |  | Pedreiro de acabamento. | 0.466 | 33.34 | 15.54
mo111 |  | h |  | Servente de pedreiro de acabamento. | 0.258 | 29.17 | 7.53
|  | % |  | Custos diretos complementares | 4 | 74.48 | 2.98
Custo de manutenção decenal: R$ 10,84 nos primeiros 10 anos. | [5 empty] | Total: | 77.46