## Folha 1
RSB015 | m² |  | Contrapiso de concreto leve.
Contrapiso, de 6 cm de espessura, de concreto leve, de resistência à compressão 2,0 MPa e 690 kg/m³ de densidade, confeccionado em obra com argila expandida, Arlita Dur "WEBER" e cimento cinza, acabamento com camada de regularização de argamassa de cimento, confeccionada em obra, dosificação 1:6 de 2 cm de espessura, talochada e limpa. Inclusive banda de painel rígido de poliestireno expandido para a preparação das juntas perimetrais de dilatação.
Insumo |  | Un |  | Descrição | Rend. | Preço unitário | Preço Insumo
mt16pea020a |  | m² |  | Painel rígido de poliestireno expandido, borda lateral reta, de 10 mm de espessura, resistência térmica 0,25 m²K/W, condutibilidade térmica 0,036 W/(mK), para junta de dilatação. | 0.05 | 6.16 | 0.31
mt01arl030v |  | m³ |  | Argila expandida, Arlita Dur "WEBER", fornecida em sacos Big Bag. | 0.063 | 352.97 | 22.24
mt08cem002 |  | kg |  | Cimento cinza em sacos. | 12 | 0.63 | 7.56
mt08aaa010a |  | m³ |  | Água. | 0.003 | 3.79 | 0.01
mt09mor010c |  | m³ |  | Argamassa de cimento CEM II/B-L 32,5 N tipo M-5, confeccionada em obra com 230 kg/m³ de cimento e uma proporção em volume 1/6. | 0.02 | 282.78 | 5.66
mq06hor010 |  | h |  | Betoneira elétrica com uma capacidade de amassamento de 160 l. | 0.044 | 12.69 | 0.56
mo020 |  | h |  | Pedreiro. | 0.273 | 32.24 | 8.8
mo113 |  | h |  | Auxiliar de serviços gerais. | 0.273 | 27.81 | 7.59
|  | % |  | Custos diretos complementares | 2 | 52.73 | 1.05
Custo de manutenção decenal: R$ 2,69 nos primeiros 10 anos. | [5 empty] | Total: | 53.78