## Folha 1
QAC012 | m² |  | Cobertura plana acessível, não ventilada, com piso fixo, tipo convencional, para tráfego rodado. Impermeabilização com lâminas asfálticas, tipo bicamada.
Cobertura plana acessível, não ventilada, com piso fixo, tipo convencional, caimento de 1% a 15%, para tráfego rodado. FORMAÇÃO DE PENDENTES: com guias de espigões, água furtada e juntas com mestras de bloco cerâmico furado duplo e camada de concreto leve, de resistência à compressão 2,0 MPa e 690 kg/m³ de densidade, confeccionado em obra com argila expandida, Arlita Dur "WEBER" e cimento cinza, com espessura média de 10 cm; com camada de regularização de argamassa de cimento, confeccionada em obra, dosificação 1:6 de 2 cm de espessura, acabamento afagado; IMPERMEABILIZAÇÃO: tipo bicamada, colada, composta por membrana de betume modificado com elastômero SBS, de 4 mm de espessura, com armadura de feltro de poliéster não tecido de 160 g/m² e membrana de betume modificado com elastômero SBS, de 2,5 mm de espessura, com armadura de feltro de fibra de vidro de 60 g/m², prévia aplicação de primer com emulsão asfáltica aniônica com cargas; CAMADA DE PROTEÇÃO: piso de aglomerado asfáltico, com mistura betuminosa descontínua a quente, de tipo aberta (percentagem de aberturas > 12%), com inerte granítico de 8 mm de tamanho máximo, e betume asfáltico de penetração, de 8 cm de espessura. O preço não inclui a execução e a vedação das juntas nem a execução de arremates nos encontros com paramentos e drenagens.
Insumo |  | Un |  | Descrição | Rend. | Preço unitário | Preço Insumo
mt04lpt010c |  | Un |  | Bloco cerâmico furado duplo, para revestir, 30x20x9 cm, densidade 746 kg/m³. | 3 | 0.71 | 2.13
mt01arl030v |  | m³ |  | Argila expandida, Arlita Dur "WEBER", fornecida em sacos Big Bag. | 0.105 | 352.97 | 37.06
mt08cem002 |  | kg |  | Cimento cinza em sacos. | 25 | 0.63 | 15.75
mt08aaa010a |  | m³ |  | Água. | 0.011 | 3.79 | 0.04
mt16pea020b |  | m² |  | Painel rígido de poliestireno expandido, borda lateral reta, de 20 mm de espessura, resistência térmica 0,55 m²K/W, condutibilidade térmica 0,036 W/(mK), para junta de dilatação. | 0.01 | 8.98 | 0.09
mt01arg005a |  | t |  | Areia de pedreira, para argamassa preparada em obra. | 0.033 | 50.71 | 1.67
mt14lba010q |  | m² |  | Membrana de betume modificado com elastômero SBS, de 4 mm de espessura, massa nominal 4,8 kg/m², com armadura de feltro de poliéster não tecido de 160 g/m², acabamento em uma face com feltro de poliéster de 130 g/m², de superfície não protegida. | 1.1 | 73.53 | 80.88
mt14lba010a |  | m² |  | Membrana de betume modificado com elastômero SBS, de 2,5 mm de espessura, massa nominal 3 kg/m², com armadura de feltro de fibra de vidro de 60 g/m², de superfície não protegida. | 1.1 | 32.15 | 35.37
mt14iea020c |  | kg |  | Emulsão asfáltica aniônica com cargas. | 0.3 | 22.09 | 6.63
mt47aag010qa |  | t |  | Mistura betuminosa descontínua a quente, de tipo aberta (percentagem de aberturas > 12%), com inerte granítico de 8 mm de tamanho máximo, e betume asfáltico de penetração. | 0.184 | 269.63 | 49.61
mq11ext030 |  | h |  | Espalhadora asfáltica sobre rastos, de 81 kW. | 0.007 | 835.85 | 5.85
mq02ron010a |  | h |  | Cilindro vibratório tandem auto-propulsado, de 24,8 kW, de 2450 kg, largura de trabalho 100 cm. | 0.003 | 204.9 | 0.61
mq06hor010 |  | h |  | Betoneira elétrica com uma capacidade de amassamento de 160 l. | 0.082 | 12.69 | 1.04
mo020 |  | h |  | Pedreiro. | 0.303 | 32.24 | 9.77
mo113 |  | h |  | Auxiliar de serviços gerais. | 0.617 | 27.81 | 17.16
mo029 |  | h |  | Aplicador de lâminas impermeabilizantes. | 0.178 | 32.24 | 5.74
mo067 |  | h |  | Ajudante de aplicador de lâminas impermeabilizantes. | 0.178 | 30.23 | 5.38
|  | % |  | Custos diretos complementares | 2 | 274.78 | 5.5
Custo de manutenção decenal: R$ 73,99 nos primeiros 10 anos. | [5 empty] | Total: | 280.28