## Folha 1
QAG022 | m² |  | Cobertura plana acessível, não ventilada, com piso flutuante isolante, tipo invertida. Impermeabilização com lâminas asfálticas, tipo bicamada.
Cobertura plana acessível, não ventilada, com piso flutuante isolante, tipo invertida, caimento de 1% a 5%, para tráfego de pedestres privado. FORMAÇÃO DE PENDENTES: com guias de espigões, água furtada e juntas com mestras de bloco cerâmico furado duplo e camada de argila expandida, Arlita Dur "WEBER", descarregada a seco e consolidada na superfície com calda de cimento, proporcionando uma resistência à compressão de 1 MPa e com uma condutibilidade térmica de 0,087 W/(mK), com espessura média de 10 cm; com camada de regularização de argamassa de cimento, confeccionada em obra, dosificação 1:6 de 4 cm de espessura, acabamento afagado; IMPERMEABILIZAÇÃO: tipo bicamada, colada, composta por membrana de betume modificado com elastômero SBS, de 2,5 mm de espessura, com armadura de feltro de fibra de vidro de 60 g/m², prévia aplicação de primer com emulsão asfáltica aniônica com cargas, e membrana de betume modificado com elastômero SBS, de 2,5 mm de espessura, com armadura de feltro de poliéster não tecido de 160 g/m² colada à anterior com maçarico, sem coincidir as suas juntas; CAMADA SEPARADORA SOB PROTEÇÃO: geotêxtil não tecido composto por fibras de poliéster entrelaçadas, (200 g/m²); CAMADA DE PROTEÇÃO E ISOLAMENTO TÉRMICO: piso flutuante de lajetas térmicas, formadas por 35 mm de argamassa e 40 mm de poliestireno extrudido, de 600x600 mm, cor cinza, acabamento poroso, colocadas diretamente sobre a camada separadora. O preço não inclui a execução e a vedação das juntas nem a execução de arremates nos encontros com paramentos e drenagens.
Insumo |  | Un |  | Descrição | Rend. | Preço unitário | Preço Insumo
mt04lpt010c |  | Un |  | Bloco cerâmico furado duplo, para revestir, 30x20x9 cm, densidade 746 kg/m³. | 3 | 0.71 | 2.13
mt01arl030u |  | m³ |  | Argila expandida, Arlita Dur "WEBER", fornecida em sacos. | 0.1 | 419.6 | 41.96
mt09lec020b |  | m³ |  | Calda de cimento CEM II/B-L 32,5 N 1/3. | 0.01 | 276.15 | 2.76
mt16pea020b |  | m² |  | Painel rígido de poliestireno expandido, borda lateral reta, de 20 mm de espessura, resistência térmica 0,55 m²K/W, condutibilidade térmica 0,036 W/(mK), para junta de dilatação. | 0.01 | 8.98 | 0.09
mt08aaa010a |  | m³ |  | Água. | 0.008 | 3.79 | 0.03
mt01arg005a |  | t |  | Areia de pedreira, para argamassa preparada em obra. | 0.065 | 50.71 | 3.3
mt08cem002 |  | kg |  | Cimento cinza em sacos. | 10 | 0.63 | 6.3
mt14lba010c |  | m² |  | Membrana de betume modificado com elastômero SBS, de 2,5 mm de espessura, massa nominal 3 kg/m², com armadura de feltro de poliéster não tecido de 160 g/m², de superfície não protegida. | 1.1 | 37.09 | 40.8
mt14lba010a |  | m² |  | Membrana de betume modificado com elastômero SBS, de 2,5 mm de espessura, massa nominal 3 kg/m², com armadura de feltro de fibra de vidro de 60 g/m², de superfície não protegida. | 1.1 | 32.15 | 35.37
mt14iea020c |  | kg |  | Emulsão asfáltica aniônica com cargas. | 0.3 | 22.09 | 6.63
mt14gsa020ce |  | m² |  | Geotêxtil não tecido composto por fibras de poliéster entrelaçadas, com uma resistência à tração longitudinal de 1,63 kN/m, uma resistência à tração transversal de 2,08 kN/m, uma abertura de cone ao ensaio de perfuração dinâmica segundo ISO 13433 inferior a 27 mm, resistência CBR ao punçoamento 0,4 kN e uma massa superficial de 200 g/m². | 1.05 | 6.24 | 6.55
mt15lfs010a |  | m² |  | Lajeta térmica, formada por 35 mm de argamassa e 40 mm de poliestireno extrudido, condutibilidade térmica 0,033 W/(mK). | 1.05 | 166.43 | 174.75
mq06hor010 |  | h |  | Betoneira elétrica com uma capacidade de amassamento de 160 l. | 0.028 | 12.69 | 0.36
mo020 |  | h |  | Pedreiro. | 0.199 | 32.24 | 6.42
mo113 |  | h |  | Auxiliar de serviços gerais. | 0.481 | 27.81 | 13.38
mo029 |  | h |  | Aplicador de lâminas impermeabilizantes. | 0.219 | 32.24 | 7.06
mo067 |  | h |  | Ajudante de aplicador de lâminas impermeabilizantes. | 0.219 | 30.23 | 6.62
|  | % |  | Custos diretos complementares | 2 | 354.51 | 7.09
Custo de manutenção decenal: R$ 121,50 nos primeiros 10 anos. | [5 empty] | Total: | 361.6