## Folha 1
RSY020 | m² | Rejuntamento de piso cerâmico.
Rejuntamento de piso de ladrilhos cerâmicos com juntas rasas de 3 mm de largura, através de argamassa de rejuntamento cimentosa melhorada, tipo CG2 W A, com absorção de água reduzida e resistência elevada à abrasão, Webercolor Junta Ancha "WEBER", cor Blanco, eliminação prévia do material de juntas existente com meios manuais.
Insumo |  | Un | Descrição | Rend. | Preço unitário | Preço Insumo
mt09mcw050ha |  | kg | Argamassa de rejuntamento cimentosa melhorada, tipo CG2 W A, com absorção de água reduzida e resistência elevada à abrasão, Webercolor Junta Ancha "WEBER", cor Blanco, composta de cimento, inertes calcários, resinas sintéticas, aditivos orgânicos e inorgânicos específicos e pigmentos minerais, com muito baixo conteúdo de compostos orgânicos voláteis (COV), de endurecimento sem retração e impermeável à água, para rejuntamento de todo tipo de peças cerâmicas e pedras naturais, para juntas de 3 a 15 mm. | 1 | 3.01 | 3.01
mq08lch030 |  | h | Equipamento de jato de ar comprimido. | 0.059 | 11.74 | 0.69
mo077 |  | h | Ajudante de pedreiro. | 0.31 | 30.23 | 9.37
mo113 |  | h | Auxiliar de serviços gerais. | 0.31 | 27.81 | 8.62
|  | % | Custos diretos complementares | 2 | 21.69 | 0.43
Custo de manutenção decenal: R$ 9,95 nos primeiros 10 anos. |  |  |  |  | Total: | 22.12